## 设计
| 新配方开发 |  |  | 文档号：
实验编号：
页 号：第 页/共 页
实验目的 | 开发新配方，降低成本（ √ ） 配方性能改善 （ ） 配方变更 （ ） 其他（ ）：
技术要求 | 配方设计性能牌号：
实验内容 | 1.配方表：见电子档设计；
2.过程设计要求：
1) 正常熔炼、氢碎
2) 主相磨粉粒度3.8μm，辅相磨粉粒度2.5-3.0μm，主相与辅相的对混比例为86:14，
对混后的Dy含量为0.25%。
3) 细粉加入1.0g/kg粗粉剂，搅拌180分钟。
4)成型磁场要求大于2T。
5) 烧结工艺：1035*3h+900*3h+485*3.5h
3.检测项目要求：
| 测试样柱磁性能，变温120℃、150℃；在超高矫顽力仪器测试1段；测试电镜、成分、氧含量 |  |  |  |  | 123
、碳含量、氮含量。
4.其他要求：
相关情报与信息
研发订单编号 |  |  | 项目号
实验周期
实验设计负责人 |  |  | 期望：
部门会签 | 部门 | 意见 |  |  | 签字
| 技术部 | 会签1
会签2
负责人
总经室

## 配方-双合金1批次
成分设计试验
配方设计 |  | 计划批次 | 牌号 | 比例 | B(%) | Dy(%) | Nd(%) | PrNd(%) | Tb(%) | Al(%) | Co(%) | Cu(%) | Ga(%) | Gd(%) | Nb(%) | Ho(%) | 稀土总量 | Zr(%)
| 主相 |  | 45UH主相 | 86 | 0.98 | 3 | 0 | 27 | 0 | 0.2 | 1 | 0.2 | 0.2 | 0 | 0 | 0 | 30 | 0.15
| 辅相 |  | 45UH辅相 | 14 | 0.8 | 25 | 0 | 15 | 0 | 0 | 0 | 0.5 | 0.5 | 0 | 0 | 0 | 40 | 0
| 组合 |  |  |  | 0.9548 | 6.08 | 0 | 25.32 | 0 | 0.172 | 0.86 | 0.242 | 0.242 | 0 | 0 | 0 | 31.4 | 0.129
理论成分 |  |  | 牌号 | 计划批次 | B(%) | Dy(%) | Nd(%) | Pr(%) | Tb(%) | Al(%) | Co(%) | Cu(%) | Ga(%) | Gd(%) | Nb(%) | Ho(%) | 稀土总量 | Zr(%)
|  |  | 0 | 0 | 0.9548 | 6.08 | 18.99 | 6.33 | 0 | 0.172 | 0.86 | 0.242 | 0.242 | 0 | 0 | 0 | 31.4 | 0.129
ICP | 牌号 | 生产批号 | 状态 | 测试日期 | B(%) | Dy(%) | Nd(%) | Pr(%) | Tb(%) | Al(%) | Co(%) | Cu(%) | Ga(%) | Gd(%) | Nb(%) | Ho(%) | 稀土总量 | Zr(%)
| 45UH主相 | 0 | 主相铸片
| 45UH辅相 | 0 | 辅相铸片
| 0 | 0 | 粉料
| 0 | 0 | 坯料
以上选取铸片、粉料、坯料的实测成分拷贝。
磁性能结果 | [15 empty] | 辅助数据 |  |  | 日期 | 搅拌批次 |  | 毛坯规格/实测尺寸 | 单模 重量 | 数量 | 重量 | 炉号 | 断面 情况 | 出炉 实际 重量 | 工号 | 压机 号 | 试样 数量 | 判定 | 光坯 | 切 样柱 | 衰减 及极 性片 | 切片片数 | 理化 分析 | 剩余毛坯 | Br实测值 | Hcj实测值 | Hcb | (BH)max实测值 | 方形度实测值 |  | 密度实测值
常温检测 | 牌号 | 搅拌批次 | 常温 | Br |  |  | Hcj |  |  | Q |  |  | 密度 |  |  | 氧含量 | 粒度 | 断面 | [25 empty] | 0.985
| 0 | 0 |  | 0 | 0 | 0 | 0 | 0 | 0 | 0 | 0 | 0.985 | 0 | 0 | 0
以上选取性能报表的实测数据拷贝后自动计算。 | [21 empty] | Spe. No. | Test No. | (kGs) | (kOe) | (kOe) | (MGOe) | (kOe) | （％） | (kGs) | (kOe) | (kGs) | Date | (℃) | Grade | (mm)
高温检测 | 牌号 | 搅拌批次 | 高温温度 | Br |  |  | Hcj |  |  | Q |  |  | Br | Hcj | Q | Br系数 | Hcj系数 |  |  |  | 常温 | [12 empty] | 20
| 0 | 0 | [10 empty] | #DIV/0! | #DIV/0! | #DIV/0! | #DIV/0! | #DIV/0! |  |  |  | 常温 | [12 empty] | 20
数据分析 | [20 empty] | 高温1
分析 | 牌号 | 搅拌批次 | Br | Hcj | Q | 密度 | B(%) | Dy(%) | Nd(%) | Pr(%) | Tb(%) | Al(%) | Co(%) | Cu(%) | Ga(%) | Gd(%) | Nb(%) | Ho(%) | 稀土总量 | Zr(%) | 高温2
| 0 | 0 | 0 | 0 | 0.3283333 | 0 | 0 | 0 | 0 | 0 | 0 | 0 | 0 | 0 | 0 | 0 | 0 | 0 | 0 | 0 | 高温2
总结
电镜 | 牌号 | 搅拌批次 | 位置
| 0 | 0 | 1
Note on I2: 按75:25的PrNd

## Sheet1
123
456